## Casting
SẢN XUẤT ĐÚC BILLET
1. Yêu cầu trong sản xuất: | [7 empty] | Người phụ trách: | [5 empty] | Xác nhận:
Vật liệu |  |  | Yêu cầu kỹ thuật |  | Mã sản xuất |  | Ngày sản xuất |  | Phế liệu sau đùn |  | Phế liệu đúc |  |  | Nhôm AL99.7% |  | TP khác
2. Chuẩn bị vật liệu thực tế (kg) | [7 empty] | Người phụ trách: | [5 empty] | Xác nhận:
Vật liệu | Phế liệu đùn ① |  | Discard đùn ② |  | SP lỗi, đầu/đuôi billet ③ |  | Phế liệu đúc (Xỉ, nhôm dư,...) ④ |  | SP gia công NG ⑤ |  | Nhôm Al 99.7% ⑥ |  |  | Aluminum Alloy ⑦ |  | Vật liệu khác ⑧
KG
3. Điều chỉnh thành phần hợp kim | [7 empty] | Người phụ trách: | [5 empty] | Xác nhận:
Tiêu chuẩn (%) | Al-Cu (%Cu) |  | Al-Si (%Si) |  | Mg (%Mg) |  | Al-Zn (%Zn) |  | Al-Fe (%Fe) |  | Al-Mn (%Mn) |  | Al-Cr (%Cr) |  | Al-Ti-B (%B) |  | Flux (1.5-3kg/tấn)
Đo lần 1 (%)
KLHK 1 (kg)
Đo lần 2 (%)
KLHK 2 (kg)
Đo lần 3 (%)
4. Nung nhôm: | [6 empty] | Người phụ trách | [5 empty] | Xác nhận
TG nung bắt đầu |  |  |  | Số gas bắt đầu |  |  |  | TG tinh luyện lần 1 |  |  |  | TG nghỉ
TG nung kết thúc |  |  |  | Số gas kết thúc |  |  |  | TG tinh luyện lần 2 |  |  |  | Nhiệt độ nung
5. Đúc | [7 empty] | Người phụ trách: | [5 empty] | Xác nhận:
TG đúc bắt đầu: |  |  |  | Nhiệt độ nhôm (cửa lò): 780-800℃ | [5 empty] | Nhiệt độ nước làm mát: <50℃ |  |  |  |  | Áp lực khí
TG đúc kết thúc: |  |  |  | Nhiệt độ nhôm (máy đúc): 700±10℃ | [5 empty] | Tốc độ đúc: 80-100mm/min |  |  |  |  | Áp lực dâu
Hàm lượng Hidro |  | Yêu cầu: Dưới 0.15ml/100gAL |  |  |  | Lần 1 |  |  | Lần 2 |  |  | Lần 3 |  |  | Lần 4
CHI TIẾT BẢNG VẬT LIỆU
STT | Chủng loại VL |  | Số hiệu billet |  | Khối lượng |  | Ghi chú |  |  | Xác nhận |  | Ghi chú:
1
2
3
4
5
6
7
8
9
10
11
12 | [11 empty] | Phế phẩm
13 | [11 empty] | Xỉ |  | Nhôm dư |  | Cắt
14
15
16
17
18
ĐÁNH GIÁ CHẤT LƯỢNG VÀ CẮT
Hạng mục kiểm tra | Dụng cụ đo đạc | Vị trí | Số hiệu billet | [13 empty] | Kiểm tra
|  |  | A2 | A3 | B1 | B2 | B3 | B4 | C1 | C2 | C3 | C4 | D2 | D3 | Ghi chú
Vết nứt | Máy dò lỗi | Đầu
Cuối
Bề mặt | Bằng mắt | -
Độ cong | Bằng mắt | -
Độ dài | Thước | -
Tính toán trước | - | 1200
| - | 600
Cắt thực tế | Máy cắt | Đầu
Cuối
Số lượng sản phẩm | Thanh | 1200
600
Ngâm kiềm | NaOH | Đầu H
Đầu E
Chiều dài bilet thực tế
Kiểm tra trước nhập kho
Mục kiểm tra |  | Yêu cầu |  | 1 |  | 2 |  | 3 |  | 4 |  | 5 |  | 6 |  | Phụ trách
Độ cong |  | Dưới 2 mm/1.2m
Chiều dài billet |  | 1200(600)±5mm
Độ vuông góc (°) |  | 90°±0.4°
Đường kính billet |  | Ø229±2mm

## input
Vật liệu | 6063
Đường kính | 9
Mã sx | 041
Ngày sx | 2022-08-09
Pl đùn | 5000
Pl đúc | 2000
Ingot | 2000
TP khác | 0
Si | 0.38-0.45
Mg | 0.45-0.52
Mn | 0.03-0.05
Cr | <0.02
Cu | <0.02
Fe | 0.1-0.2
Zn | <0.02
B | 0.01-0.05